## Proposta
| 1 | 122017 | 0 | 2
PREFEITURA MUNICIPAL DE OUVIDOR
Planilha para Proposta do Pregão Nº 12/2017
Processo Número: 330/2017
Data da Sessão: 20/12/2017, AS 13:00h
CNPJ:
Item | Unidade | Qtdade. | Descrição do Produto | Especificação do Produto | Marca Proposta | Valor Unitário | Total | Item Exclusivo para ME/EPP?
1 | toneladas | 972.36 | MASSA ASFALTICA TIPO CBUQ | Massa asfáltica tipo CBUQ-CONCRETO BETUMINOSO USINADO A QUENTE (DNIT031/2006-ES / DNER-ES313/97) em usina de asfalto, usina para fabricação de CBUQ e não de PMF ou fria, com a temperatura do ligante não inferior a 107ºc, com granulometria densa tipo faixa "C" (% em massa passando 100% na peneira ¾ , 80-100% na ½ e 2-10%, na peneira 200 com tolerância máxima entre 7 e 2%), dosado em ate 6% não inferior a 4% com CAP 50/70 (DNER-EM 204) não emulsionado, não diluído, obedecendo integralmente a norma para cimento asfáltico de petróleo DNIT 095/2006- EM mantendo massa especificado CAP= 1,000kg / dm3 com variação máxima e mínima conforme norma DNER-EM204 e ponto de fulgor mínimo de 235 Graus mesmo depois de sofrer o processo de adição de DOP (DNER-ME 078 e DNER 079) por composto químico polimerizado, límpido, de cor marrom escura, incompatível com produtos de classe 5.1, subclasse 2.3, que apresenta toxidade por inalação LC 500 < 1000 ppm, subclasse 4.1, ONU: 3101, 3102, 3111, 3112 e subclasse 6.1 do grupo de embalagem, garantindo estocabilidade à granel por 30 dias, depois de usinado, não confinado, sem perder trabalhabilidade, garantindo aplicação a frio e em ambientes úmidos (chuva) sem perder a coesão depois de aplicado, garantindo a compactação (porcentagem de vazio, % entre 3 a 5 DNIT 031/2006 e estabilidade (DNER-ME 043 KGF mínimo de 500), mistura asfáltica que deverá ser fornecida por pessoa jurídica(CNPJ) registrada no CREA como produtora de CBUQ (Lei 5.194, de 24 de Dezembro de 1966) e que apresente prova de quitação de débito e visto de Conselho Regional de Engenharia. |  | 0 | 0 | Não
TOTAL | [6 empty] | 0